## otros alumnos
Alumno | Tipo de papel | Gramaje [$ \frac{g}{m^2} $] | Espesor individual [$ µm $] | Espesor individual de paquete [$ µm $] | Densidad aparente individual [$ \frac{g}{cm^3} $] | Densidad aparente individual de paquete [$ \frac{g}{cm^3} $]
MIREIA CIUDAD | Reciclado Azul | 131 | 186 | 184 | 0.702 | 0.712
MIGUEL DI TURI | Cartón reverso gris | 452 | 615 | 618 | 0.736 | 0.732
PABLO GARCIA | Papel Bobina | 82 | 86 | 94 | 0.95 | 0.877
NICOLAS KRANK | KRAFT LINER | 77.3 | 107 | 110 | 0.72 | 0.703
POL TRENCHS | Carton reciclado Alier | 187 | 257 | 257 | 0.726 | 0.731